## 工件明细
名称 | 物料编码 | 客户名称 | 长度(L)/mm | 宽度(W)/mm | 高度(H)/mm | 直径(D)/mm | 数量 | 整批总重/kg | 材质 | 硬度要求 | 工艺 | 日期 | 备注
模具 | 00057790 | 瑞丰养殖 |  |  | 328 | 52 | 6 | 131.5 | mov | 60-62, | 真空淬火 | 2023.05.10
模具 | 00057791 | 科星检测 | 160 | 155 | 37 |  | 1 | 7 | mov | 58—62, | 真空淬火 | 2023.05.10
模具 | 00057863 | 金安安保 | 395 | 329 | 17 |  | 10 | 157 | Cr12 | 50-52, | 真空淬火 | 2023.05.10
模具 | 00057863 | 速冷冷链 | 220 | 85 | 30 |  | 18 | 250.3 | mov | 56-58, | 真空淬火 | 2023.05.10
模具 | 00057863 | 程景测绘 | 424 | 164 | 40 |  | 4 | 80.5 | Cr12 | 57-60, | 真空淬火 | 2023.05.10
模具 | 00057873 | 捷锐安防 | 120 | 105 | 24 |  | 8 | 19.3 | Cr12 | 60-62, | 真空淬火 | 2023.05.10
模具 | 00057883 | 禾绿生鲜 | 360 | 125 | 65 |  | 2 | 42.6 | H13 | 45-48, | 真空淬火 | 2023.05.10
模具 | 00057952 | 尚风广告 |  |  | 157 | 22 | 38 | 9.5 | mov | 56-58, | 真空淬火 | 2023.05.10
模具 | 00057953 | 科星检测 |  |  | 55 | 260 | 38 | 103.5 | mov | 56-58, | 真空淬火 | 2023.05.10
模具 | 00057954 | 金安安保 | 260 | 156 | 155 |  | 15 | 119.2 | Cr12 | 56-58, | 真空淬火 | 2023.05.11
产品 | 00057786 | 恒盛实业 | 24 | 10 | 10 |  | 1 | 13.70 | 40Cr | 40-45, | 氰化 | 2023.05.10 | 24×10×10=产品
产品 | 00057787 | 鑫源集团 |  |  | 54 | 30 | 1 | 37.00 | 45# | 50-55, | 氰化 | 2023.05.10 | 54×30=产品
产品 | 00057788 | 天弘工贸 |  |  |  |  | 1 | 25.60 | 20Cr | 56-60/S:0.2-0.4, | 渗碳淬火 | 2023.05.10 | 产品
蜗杆 | 00057790 | 隆达商贸 |  |  |  |  | 2 | 777.00 | 无 | , | 氰化 | 2023.05.10
齿轮 | 00057790 | 广联科技 |  |  | 135 | 30 | 328 | 420.00 | 20CrMnTi | 59-62, | 碳氮共渗 | 2023.05.10 | 大头135*30 小Q10*74
0045460针杆轴套 | 00057791 | 泰合建设 |  |  | 15 | 28 | 1 | 280.53 | 20Cr | 55-60, | 渗碳抛丸 | 2023.05.10 | 大15＊28＝盒
打环器连接杆 | 00057791 | 汇通物流 | 90 | 18 | 13 |  | 13 | 106.24 | 20Cr | 55-60, | 渗碳抛丸 | 2023.05.10 | 90＊18＊13=13盒
刀杆偏心轮 | 00057791 | 德信服务 |  |  | 25 | 23 | 12 | 320.71 | 20Cr | 55-60, | 渗碳抛丸 | 2023.05.10 | 23*25=12盒
模具 | 00057799 | 盛达机械 |  |  | 85 | 215 | 54 | 218.50 | 45# | 最硬, | 渗碳淬火 | 2023.05.10 | 小85＊220 小85＊205 小85＊215 小85＊235 小65＊210 小65＊180
齿轮 | 00057811 | 万佳百货 |  |  | 47 | 160 | 1 | 90.00 | 20CrmnTⅰ | HRC58-62,HRC28-41 | 渗碳抛丸 | 2023.05.10 | 小头47×160 小头35×120

## 填写说明
填写说明
1. 工作表"工件明细"为待处理物料清单，请按表头列填写。
2. 名称：必填，工件/批次的名称。若留空则该行被跳过。
3. 几何尺寸填入规则：
a) 立方体/方块：填写 长度(L)、宽度(W)、高度(H) 三个数值，直径(D)留空。
b) 圆柱体：填写 直径(D) 和 高度(H) 两个数值，长度(L)和宽度(W)留空。
c) 注意：圆柱体请使用"直径+高度"，不要用长度列充当直径。
d) 至少需提供2个几何尺寸数值。
4. 数量：整数，默认为1。
5. 整批总重/kg：该批次所有工件的总重量（含数量因子）。
6. 材质 / 硬度要求 / 工艺 / 日期 / 备注：选填辅助信息。
7. 支持的文件格式：.xlsx / .xls / .csv。
8. 导入后可在预览弹窗中核对数据，确认无误后追加或替换当前列表。